## Лист1
Технологическая карта (ТК)
Заказчик | Наименование | № детали | Вторичный заказчик
ЛГ Автоматика | Мембрана | 8БП 230.123 | Резинапласт
Перечень оборудования, инв. № | Температура плит, град. | Время вулканизации мин.
2 | 175 | 15
5 | 175 | 15
Оснастка | Количество форм | Гнездность | Выход партии, шт.
Прессформа | 1 | 2 | 2
Марка материала по чертежу | ТУ (ГОСТ) | Марка материала фактическая | ТУ (ГОСТ) | Масса заготовки, кг. | Масса по чертежу, кг. | Масса фактическая, кг.
ИРП 1347 | ТУ 38 0051166 | ИРП 1347 | ТУ 38 0051166 | 0.33 | 0.34 | 0.31
Нормирование времени
Наименование процесса | Выполняемая операция | Исполнитель | t | Время по норме, мин.
1 | 2 | 3 | 4 | 5
Подготовительное | Получить прессформу | Технолог | tпод | 0
Чистка/ремонт формы | Чистка/ремонт формы | Токарь | tч | 0
Фильера | Подбор фильеры и рез. смеси | Технолог | tф | 0
Вальцовка | Подготовить смесь | Вальцовщик | tвал | 0
Шприцевание | Выполнить заготовку | Вальцовщик | tшпр | 0
Программирование | Работа технолога перед загрузкой | Технолог | tтехн | 0
Загрузка | Загрузить в прессформу | Прессовщик | tзаг | 1
Вулканизация/вырубка | Вулканизировать/выгрузить | Прессовщик | tв | 1
Выгрузка | Выгрузить | Прессовщик | tвыгр | 2
Простой технологический |  | Прессовщик | tпр.т | 0
Простой по вине работника |  | Работник | tпр.и | 0
Общее время, мин. |  |  | tоб | 4
Примечание